## Sheet1
| Test # | Total number of dropped drops | splashing | breaking_up | net_impact | rebound | Тест № | Код подложки | Код суспензии | Напряжение, В | Длительность больших импульсов, мс | Высота генератора над подложкой, м | Угол наклона, ° | Режим генерации | Диаметр капли, мм | Плотность среды | Поверхностное натяжение среды | Динамическая вязкость среды | Средний диаметр частиц | Соотношение плотности частиц и плотности среды | Концентрация (объёмная доля) частиц внутри капель | Смачиваемость подложки | Шероховатость поверхности подложки
33 | 37 | 1 | 1 | 0 | 0 | 0 | 37 | W4 | S9 | 105 | 12 | 0.8 | 0 | 0 | 2.86 | 1.06 | 71.3 | 2.05 | 0.0415 | 0.9433962 | 0.1 | Лиофильная | 10.89
35 | 39 | 1 | 1 | 0 | 0 | 0 | 39 | черновая | S11 | 108 | 10 | 0.8 | 0 | 0 | 3.22 | 1.14 | 69.1 | 6.89 | 0.0415 | 0.877193 | 0.1
47 | 52 | 1 | 0 | 0 | 1 | 0 | 52 | W2 | S15 | 106.5 | 12 | 0.8 | 0 | 0 | 3 | 1.18 | 67.9 | 23.1 | 0.0415 | 0.3813559 | 0.1 | Нейтральная | -
49 | 54 | 1 | 0 | 0 | 1 | 0 | 54 | W2 | S15 | 105 | 10 | 0.8 | 0 | 0 |  | 1.18 | 67.9 | 23.1 | 0.0415 | 0.3813559 | 0.1 | Нейтральная | -
56 | 61 | 1 | 0 | 0 | 1 | 0 | 61 | W1 | S15 | 107 | 12 | 0.8 | 0 | 0 | 3.19 | 1.18 | 67.9 | 23.1 | 0.0415 | 0.3813559 | 0.1 | Лиофильная | 0.1
59 | 64 | 1 | 0 | 0 | 1 | 0 | 64 | W1 | S17 | 110 | 12 | 0.8 | 0 | 0 | 2.94 | 1.18 | 67.9 | 23.1 | 0.0415 | 1.864407 | 0.08 | Лиофильная | 0.1
60 | 65 | 1 | 0 | 0 | 1 | 0 | 65 | W2 | S17 | 109 | 12 | 0.8 | 0 | 0 |  | 1.18 | 67.9 | 23.1 | 0.0415 | 1.864407 | 0.08 | Нейтральная | -
61 | 66 | 1 | 0 | 0 | 1 | 0 | 66 | W2 | S17 | 108 | 12 | 0.8 | 0 | 0 |  | 1.18 | 67.9 | 23.1 | 0.0415 | 1.864407 | 0.08 | Нейтральная | -
76 | 81 | 1 | 0 | 1 | 0 | 0 | 81 | W4 | S21 | 108 | 15 | 0.8 | 0 | 0 | 3.23 | 1.18 | 67.9 | 23.1 | 0.1375 | 1.016949 | 0.08 | Лиофильная | 10.89
77 | 82 | 1 | 1 | 0 | 0 | 0 | 82 | W4 | S21 | 108 | 15 | 0.8 | 0 | 0 |  | 1.18 | 67.9 | 23.1 | 0.1375 | 1.016949 | 0.08 | Лиофильная | 10.89
79 | 84 | 1 | 1 | 0 | 0 | 0 | 84 | W2 | S21 | 106 | 15 | 0.8 | 0 | 0 |  | 1.18 | 67.9 | 23.1 | 0.1375 | 1.016949 | 0.08 | Нейтральная | -
82 | 87 | 1 | 0 | 0 | 0 | 1 | 87 | черновая подложка W3, сторона с покрытием | S4 | 112 | 15 | 0.8 | 0 | 0 | 3.4 | 1 | 73.2 | 1.04 | 0.0415 | 1 | 0.04
84 | 89 | 1 | 0 | 0 | 0 | 1 | 89 | черновая подложка W3, сторона с покрытием | S4 | 112 | 10 | 0.8 | 0 | 0 | 3.29 | 1 | 73.2 | 1.04 | 0.0415 | 1 | 0.04
87 | 92 | 1 | 0 | 0 | 0 | 1 | 92 | W3 | S4 | 112.5 | 12 | 0.8 | 0 | 0 |  | 1 | 73.2 | 1.04 | 0.0415 | 1 | 0.04 | Лиофобная | -
115 | 120 | 1 | 0 | 0 | 1 | 0 | 120 | W2 | S8 | 112 | 10 | 0.8 | 0 | 0 | 3.42 | 1 | 73.2 | 1.04 | 0.1375 | 1 | 0.04 | Нейтральная | -
118 | 123 | 1 | 0 | 0 | 0 | 1 | 123 | W3 | S8 | 112 | 10 | 0.8 | 0 | 0 |  | 1 | 73.2 | 1.04 | 0.1375 | 1 | 0.04 | Лиофобная | -
148 | 153 | 1 | 1 | 0 | 0 | 0 | 153 | W4 | S24 | 109 | 15 | 0.8 | 0 | 0 |  | 1.18 | 67.9 | 23.1 | 0.275 | 1.016949 | 0.04 | Лиофильная | 10.89
176 | 181 | 1 | 0 | 0 | 0 | 1 | 181 | W3 | S18 | 104 | 15 | 0.8 | 0 | 0 |  | 1.18 | 67.9 | 23.1 | 0.0415 | 1.864407 | 0.04 | Лиофобная | -
216 | 221 | 1 | 0 | 1 | 0 | 0 | 221 | W3 | S23 | 106 | 15 | 0.8 | 0 | 0 | 3.26 | 1.18 | 67.9 | 23.1 | 0.275 | 1.016949 | 0.08 | Лиофобная | -
222 | 227 | 1 | 0 | 0 | 0 | 1 | 227 | W3 | S3 | 108 | 12 | 0.2 | 0 | 0 | 3.28 | 1 | 73.2 | 1.04 | 0.0415 | 1 | 0.08 | Лиофобная | -
237 | 242 | 1 | 0 | 0 | 0 | 1 | 242 | W3 | S19 | 102 | 15 | 0.2 | 0 | 0 |  | 1.18 | 67.9 | 23.1 | 0.0415 | 1.016949 | 0.08 | Лиофобная | -
242 | 247 | 1 | 0 | 0 | 0 | 1 | 247 | W3 | S23 | 107 | 15 | 0.2 | 0 | 0 | 3.41 | 1.18 | 67.9 | 23.1 | 0.275 | 1.016949 | 0.08 | Лиофобная | -
255 | 260 | 1 | 0 | 0 | 1 | 0 | 260 | W2 | S3 | 106 | 12 | 0.2 | 20 | 0 | 3.3 | 1 | 73.2 | 1.04 | 0.0415 | 1 | 0.08 | Нейтральная | -
271 | 276 | 1 | 0 | 0 | 1 | 0 | 276 | W4 | S19 | 101 | 15 | 0.8 | 20 | 0 | 3.12 | 1.18 | 67.9 | 23.1 | 0.0415 | 1.016949 | 0.08 | Лиофильная | 10.89
275 | 281 | 1 | 0 | 0 | 0 | 1 | 281 | W3 | S19 | 101 | 15 | 0.8 | 20 | 0 |  | 1.18 | 67.9 | 23.1 | 0.0415 | 1.016949 | 0.08 | Лиофобная | -
332 | 338 | 1 | 0 | 0 | 1 | 0 | 338 | W2 | S13 | 105 | 12 | 0.2 | 45 | 0 |  | 1.18 | 67.9 | 23.1 | 0.0415 | 0.8474576 | 0.1 | Нейтральная | -
363 | 369 | 1 | 0 | 0 | 0 | 1 | 369 | W3 | S3 | 110 | 12 | 1.8 | 0 | 0 |  | 1 | 73.2 | 1.04 | 0.0415 | 1 | 0.08 | Лиофобная | -
374 | 380 | 1 | 0 | 0 | 1 | 0 | 380 | W2 | S19 | 107 | 12 | 0.2 | 20 | 0 | 3.34 | 1.18 | 67.9 | 23.1 | 0.0415 | 1.016949 | 0.08 | Нейтральная | -